## Sheet1
附件二 物理力学指标统计表
工程名称：石家庄市城区供热能力提升工程勘察（泰华街一次管网工程）
成 因 年 代 | 岩 土 编 号 | 岩 土 名 称 | 统 计 项 目 | 天然 含水 量 ω (%) | 土 粒 比 重 Gs | 质量 密度 ρ (g/cm3) | 饱 和 度 Sr (%) | 天然 孔隙 比 e | 液限 ωL (%) | 塑 限 ωp (%) | 液 性 指 数 IL | 塑性 指数 IP | 压缩系数 |  | 压缩模量 |  | 直剪 |  | 标 贯 击数 N (击/30cm) | 标贯 修正 击数 N (击/30cm) | 土体与 锚固体 极限粘结强度标准值 frbk (kPa) | 桩的极限侧阻力标准值 qsik (kPa) | 桩的极限端阻力标准值 qpk (kPa) | 承载力特征值 fak (kPa) | 备 注
[13 empty] | α 0.1-0.2 (1/MPa) | α 0.2-0.4 (1/MPa) | Es 0.1-0.2 (MPa) | Es 0.2-0.4 (MPa) | 粘聚 力 Cq (kPa) (快剪) | 内摩 擦角 φq (度) (快剪)
Q4 | 1-1 | 杂填土 | 统计个数
最大值
最小值
平均值
变异系数
推荐值
标准值
Q4 | 1-2 | 素填土 | 统计个数 | [17 empty] | 15 | 20
最大值
最小值
平均值
变异系数
推荐值
标准值
Q4 | 2-2 | 粉质黏土 | 统计个数 | 20 | 21 | 20 | 20 | 20 | 21 | 21 | 20 | 21 | 20 | 20 | 20 | 20 | 18 | 18 | 18 | 18 | 35 | 40 |  | 140
|  |  | 最大值 | 26.1 | 2.71 | 1.99 | 92.6 | 0.842 | 29.3 | 19.1 | 0.90 | 10.6 | 0.620 | 0.320 | 5.55 | 10.115 | 18.0 | 26.3 | 9.0 | 7.6
|  |  | 最小值 | 20.8 | 2.70 | 1.81 | 74.8 | 0.639 | 25.2 | 16.0 | 0.42 | 8.1 | 0.310 | 0.170 | 2.97 | 5.748 | 2.0 | 19.8 | 3.0 | 2.7
|  |  | 平均值 | 23.5 | 2.70 | 1.90 | 83.7 | 0.760 | 27.2 | 17.7 | 0.60 | 9.5 | 0.394 | 0.229 | 4.58 | 7.841 | 8.9 | 23.9 | 6.0 | 5.4
|  |  | 变异系数 | 0.068 | 0.001 | 0.024 | 0.064 | 0.065 | 0.040 | 0.049 | 0.202 | 0.057 | 0.186 | 0.158 | 0.143 | 0.137 | 0.460 | 0.072 | 0.307 | 0.291
|  |  | 推荐值 | 23.5 | 2.70 | 1.90 | 83.7 | 0.760 | 27.2 | 17.7 | 0.60 | 9.5 | 0.394 | 0.229 | 4.58 | 7.841 | 8.9 | 23.9 | 6.0 | 5.4
|  |  | 标准值 | 24.1 | 2.70 | 1.88 | 85.8 | 0.779 | 26.8 | 17.4 | 0.65 | 9.3 | 0.422 | 0.243 | 4.33 | 7.419 | 7.2 | 23.1 | 5.2 | 4.7
Q4 | 3-2 | 粉土 | 统计个数 | 24 | 24 | 24 | 24 | 24 | 24 | 24 | 24 | 24 | 24 | 12 | 24 | 12 | 9 | 9 | 11 | 11 | 40 | 45 |  | 130
|  |  | 最大值 | 25.9 | 2.71 | 2 | 87 | 0.926 | 30.4 | 19.1 | 0.78 | 11.3 | 0.53 | 0.3 | 13.6 | 19.638 | 19 | 33.1 | 16 | 14.3
|  |  | 最小值 | 8.7 | 2.69 | 1.62 | 30.6 | 0.61 | 21.7 | 14 | -0.91 | 6.7 | 0.13 | 0.09 | 3.52 | 6.192 | 6 | 19.7 | 8 | 7
|  |  | 平均值 | 17.1 | 2.7 | 1.79 | 60.8 | 0.768 | 25.5 | 16.8 | 0.02 | 8.8 | 0.231 | 0.177 | 9.08 | 11.284 | 8.8 | 27.5 | 10.6 | 9.2
|  |  | 变异系数 | 0.29 | 0.002 | 0.063 | 0.304 | 0.104 | 0.08 | 0.081 | 30.659 | 0.11 | 0.479 | 0.395 | 0.36 | 0.382 | 0.479 | 0.131 | 0.283 | 0.258
|  |  | 推荐值 | 17.1 | 2.7 | 1.79 | 60.8 | 0.768 | 25.5 | 16.8 | 0.02 | 8.8 | 0.231 | 0.177 | 9.08 | 11.284 | 8.8 | 27.5 | 10.6 | 9.2
|  |  | 标准值 | 18.9 | 2.7 | 1.75 | 67.4 | 0.796 | 24.8 | 16.3 | 0.18 | 8.4 | 0.27 | 0.214 | 7.91 | 9.026 | 6.1 | 25.2 | 8.9 | 7.9
Q4 | 4-2 | 细中砂 | 统计个数 | [15 empty] | 24 | 24 | 70 | 60 | 800 | 180
|  |  | 最大值 | [15 empty] | 35.0 | 26.8
|  |  | 最小值 | [15 empty] | 11.0 | 9.1
|  |  | 平均值 | [15 empty] | 22.2 | 17.6
|  |  | 变异系数 | [15 empty] | 0.314 | 0.289
|  |  | 推荐值 | [15 empty] | 22.2 | 17.6
|  |  | 标准值 | [15 empty] | 19.8 | 15.8
Q3 | 5-1 | 黏土 | 统计个数 | 10 | 10 | 10 | 10 | 10 | 10 | 10 | 10 | 10 | 10 | 10 | 10 | 10 | 8 | 8 | 9 | 9 | 45 | 70 | 1100 | 180
|  |  | 最大值 | 35.2 | 2.75 | 1.96 | 100.0 | 1.010 | 45.9 | 25.5 | 1.16 | 20.5 | 0.610 | 0.310 | 14.56 | 21.839 | 41.0 | 24.4 | 22.0 | 15.6
|  |  | 最小值 | 23.7 | 2.69 | 1.84 | 82.4 | 0.747 | 24.8 | 16.6 | 0.36 | 7.7 | 0.120 | 0.080 | 3.28 | 6.456 | 6.0 | 5.6 | 8.0 | 5.7
|  |  | 平均值 | 30.7 | 2.73 | 1.89 | 94.0 | 0.890 | 37.8 | 21.7 | 0.62 | 16.1 | 0.373 | 0.220 | 6.01 | 9.690 | 25.5 | 15.2 | 12.8 | 9.4
|  |  | 变异系数 | 0.123 | 0.009 | 0.020 | 0.049 | 0.106 | 0.219 | 0.158 | 0.447 | 0.305 | 0.363 | 0.295 | 0.544 | 0.465 | 0.636 | 0.498 | 0.365 | 0.365
|  |  | 推荐值 | 30.7 | 2.73 | 1.89 | 94.0 | 0.890 | 37.8 | 21.7 | 0.62 | 16.1 | 0.373 | 0.220 | 6.01 | 9.690 | 25.5 | 15.2 | 12.8 | 9.4
|  |  | 标准值 | 32.9 | 2.72 | 1.87 | 96.8 | 0.946 | 33.0 | 19.7 | 0.79 | 13.2 | 0.452 | 0.258 | 4.10 | 7.052 | 14.5 | 10.1 | 9.9 | 7.2
Q3 | 5-3 | 粉土 | 统计个数 | 8 | 8 | 8 | 8 | 8 | 8 | 8 | 8 | 8 | 8 | 8 | 8 | 8 | 5 | 5 | 9 | 9 | 60 | 70 | 900 | 160
|  |  | 最大值 | 31.1 | 2.72 | 1.99 | 100.0 | 0.870 | 33.1 | 21.3 | 1.22 | 13.3 | 0.420 | 0.280 | 12.97 | 21.072 | 26.0 | 26.3 | 29.0 | 20.6
|  |  | 最小值 | 23.0 | 2.69 | 1.86 | 81.8 | 0.686 | 24.0 | 16.0 | 0.52 | 7.7 | 0.130 | 0.080 | 4.45 | 6.678 | 3.0 | 18.1 | 6.0 | 4.3
|  |  | 平均值 | 26.2 | 2.70 | 1.93 | 92.1 | 0.764 | 27.9 | 18.7 | 0.83 | 9.3 | 0.247 | 0.162 | 7.91 | 12.328 | 10.8 | 23.8 | 17.7 | 12.9
|  |  | 变异系数 | 0.109 | 0.004 | 0.022 | 0.064 | 0.078 | 0.116 | 0.093 | 0.262 | 0.206 | 0.361 | 0.393 | 0.340 | 0.376 |  |  | 0.503 | 0.516
|  |  | 推荐值 | 26.2 | 2.70 | 1.93 | 92.1 | 0.764 | 27.9 | 18.7 | 0.83 | 9.3 | 0.247 | 0.162 | 7.91 | 12.328 | 10.8 | 23.8 | 17.7 | 12.9
|  |  | 标准值 | 28.1 | 2.69 | 1.90 | 96.0 | 0.804 | 25.7 | 17.5 | 0.97 | 8.0 | 0.308 | 0.206 | 6.09 | 9.198 |  |  | 12.1 | 8.7
Q3 | 5-4 | 细砂 | 统计个数 | [15 empty] | 18 | 18 | 70 | 60 | 800 | 240
|  |  | 最大值 | [15 empty] | 61.0 | 42.7
|  |  | 最小值 | [15 empty] | 14.0 | 9.9
|  |  | 平均值 | [15 empty] | 40.1 | 28.1
|  |  | 变异系数 | [15 empty] | 0.325 | 0.321
|  |  | 推荐值 | [15 empty] | 40.1 | 28.1
|  |  | 标准值 | [15 empty] | 34.6 | 24.3
Q3 | 6-3 | 卵石 | 统计个数 | [15 empty] | 1 | 1 |  | 70 | 1200 | 500
|  |  | 最大值 | [15 empty] | 53.0 | 37.1
|  |  | 最小值 | [15 empty] | 53.0 | 37.1
|  |  | 平均值 | [15 empty] | 53.0 | 37.1
变异系数
|  |  | 推荐值 | [15 empty] | 53.0 | 37.1
标准值