## Sheet1
附件二 物理力学指标统计表
工程名称：石家庄市城区供热能力提升工程勘察（建华-复兴大街工程（国润园小区顶管工程））
成 因 年 代 | 岩 土 编 号 | 岩 土 名 称 | 统 计 项 目 | 天然 含水 量 ω (%) | 土 粒 比 重 Gs | 质量 密度 ρ (g/cm3) | 饱 和 度 Sr (%) | 天然 孔隙 比 e | 液限 ωL (%) | 塑 限 ωp (%) | 液 性 指 数 IL | 塑性 指数 IP | 压缩系数 |  | 压缩模量 |  | 直剪 |  | 标 贯 击数 N (击/30cm) | 标贯 修正 击数 N (击/30cm) | 土体与 锚固体 极限粘结强度标准值 frbk (kPa) | 桩的极限侧阻力标准值 qsik (kPa) | 桩的极限端阻力标准值 qpk (kPa) | 承载力特征值 fak (kPa) | 备 注
[13 empty] | α 0.1-0.2 (1/MPa) | α 0.2-0.4 (1/MPa) | Es 0.1-0.2 (MPa) | Es 0.2-0.4 (MPa) | 粘聚 力 Cq (kPa) (快剪) | 内摩 擦角 φq (度) (快剪)
Q4 | 1-1 | 杂填土 | 统计个数
最大值
最小值
平均值
变异系数
推荐值
标准值
Q4 | 1-2 | 素填土 | 统计个数
最大值
最小值
平均值
变异系数
推荐值
标准值
Q4 | 3-1 | 粉质黏土 | 统计个数 | 13 | 13 | 13 | 13 | 13 | 13 | 13 | 13 | 13 | 13 | 7 | 13 | 7 | 5 | 5 | 5 | 5 | 35 | 40 |  | 140
|  |  | 最大值 | 25.5 | 2.72 | 2 | 94 | 0.963 | 32.7 | 20 | 0.57 | 13.3 | 0.55 | 0.32 | 16.18 | 23.109 | 36 | 31.4 | 15 | 13.9
|  |  | 最小值 | 15.2 | 2.71 | 1.59 | 42.8 | 0.614 | 26.2 | 15.9 | -0.29 | 10.3 | 0.1 | 0.07 | 3.34 | 5.747 | 15 | 18.4 | 10 | 8.4
|  |  | 平均值 | 19.5 | 2.71 | 1.84 | 70.7 | 0.771 | 29.3 | 18.1 | 0.13 | 11.2 | 0.299 | 0.191 | 7.51 | 11.176 | 27 | 23.5 | 11.8 | 10.2
|  |  | 变异系数 | 0.195 | 0.002 | 0.082 | 0.261 | 0.156 | 0.068 | 0.063 | 2.545 | 0.088 | 0.469 | 0.461 | 0.538 | 0.563
|  |  | 推荐值 | 19.5 | 2.71 | 1.84 | 70.7 | 0.771 | 29.3 | 18.1 | 0.13 | 11.2 | 0.299 | 0.191 | 7.51 | 11.176 | 27 | 23.5 | 11.8 | 10.2
|  |  | 标准值 | 21.4 | 2.71 | 1.76 | 79.9 | 0.831 | 28.3 | 17.5 | 0.29 | 10.8 | 0.369 | 0.257 | 5.49 | 6.525
Q4 | 3-2 | 粉土 | 统计个数 | 24 | 24 | 24 | 24 | 24 | 24 | 24 | 24 | 24 | 24 | 12 | 24 | 12 | 9 | 9 | 11 | 11 | 40 | 45 |  | 120
|  |  | 最大值 | 25.9 | 2.71 | 2 | 87 | 0.926 | 30.4 | 19.1 | 0.78 | 11.3 | 0.53 | 0.3 | 13.6 | 19.638 | 19 | 33.1 | 16 | 14.3
|  |  | 最小值 | 8.7 | 2.69 | 1.62 | 30.6 | 0.61 | 21.7 | 14 | -0.91 | 6.7 | 0.13 | 0.09 | 3.52 | 6.192 | 6 | 19.7 | 8 | 7
|  |  | 平均值 | 17.1 | 2.7 | 1.79 | 60.8 | 0.768 | 25.5 | 16.8 | 0.02 | 8.8 | 0.231 | 0.177 | 9.08 | 11.284 | 8.8 | 27.5 | 10.6 | 9.2
|  |  | 变异系数 | 0.29 | 0.002 | 0.063 | 0.304 | 0.104 | 0.08 | 0.081 | 30.659 | 0.11 | 0.479 | 0.395 | 0.36 | 0.382 | 0.479 | 0.131 | 0.283 | 0.258
|  |  | 推荐值 | 17.1 | 2.7 | 1.79 | 60.8 | 0.768 | 25.5 | 16.8 | 0.02 | 8.8 | 0.231 | 0.177 | 9.08 | 11.284 | 8.8 | 27.5 | 10.6 | 9.2
|  |  | 标准值 | 18.9 | 2.7 | 1.75 | 67.4 | 0.796 | 24.8 | 16.3 | 0.18 | 8.4 | 0.27 | 0.214 | 7.91 | 9.026 | 6.1 | 25.2 | 8.9 | 7.9
Q4 | 4-1 | 粉细砂 | 统计个数 | [15 empty] | 6 | 6 | 70 | 60 | 800 | 160
|  |  | 最大值 | [15 empty] | 32 | 25.5
|  |  | 最小值 | [15 empty] | 23 | 18.4
|  |  | 平均值 | [15 empty] | 26.6 | 21.3
|  |  | 变异系数 | [15 empty] | 0.12 | 0.112
|  |  | 推荐值 | [15 empty] | 26.6 | 21.3
|  |  | 标准值 | [15 empty] | 24 | 19.3
Q4 | 4-2 | 中粗砂 | 统计个数 | [15 empty] | 17 | 17 | 80 | 70 | 1100 | 200
|  |  | 最大值 | [15 empty] | 35 | 27.1
|  |  | 最小值 | [15 empty] | 21 | 15.1
|  |  | 平均值 | [15 empty] | 26.8 | 19.9
|  |  | 变异系数 | [15 empty] | 0.129 | 0.151
|  |  | 推荐值 | [15 empty] | 26.8 | 19.9
|  |  | 标准值 | [15 empty] | 25.3 | 18.6